## Sheet1
N | Descriptions | Standards of production |  | Steel grade |  | external coating application standard
|  | ГОСТ-Russian | European | ГОСТ-Russian | European | Type of coating | European
1 | ТРУБЫ СТАЛЬНЫЕ ЭЛЕКТРОСВАРНЫЕ СО СПИРАЛЬНЫМ ШВОМ ОБЩЕГО НАЗНАЧЕНИЯ / General-purpose electrically-welded spiral seam steel pipes. | ГОСТ 8696-74 | DIN 1626, 17120 | стал 20 | 1.1151, 2C22, C20E2C, C22, C22E | POLYETHYLENE COATING | DIN 30670,EN 10288,UNI 9099,NFA 49710, AWWA C215
2 | ТРУБЫ СТАЛЬНЫЕ БЕСШОВНЫЕ ГОРЯЧЕДЕФОРМИРОВАННЫЕ / Seamless hot-deformed steel pipes. | ГОСТ 8731-74; 8732-78 | DIN 1629 | стал 20 | 1.1151, 2C22, C20E2C, C22, C22E | POLYETHYLENE COATING | DIN 30670,EN 10288,UNI 9099,NFA 49710, AWWA C215
3 | ТРУБЫ СТАЛЬНЫЕ ЭЛЕКТРОСВАРНЫЕ ПРЯМОШОВНЫЕ / Electrically welded steel line-weld tubes | ГОСТ 10704-91 | DIN 2458, 1626, 17120 | стал 20 | 1.1151, 2C22, C20E2C, C22, C22E | POLYETHYLENE COATING | DIN 30670,EN 10288,UNI 9099,NFA 49710, AWWA C215
4 | ТРУБЫ СТАЛЬНЫЕ ЭЛЕКТРОСВАРНЫЕ ПРЯМОШОВНЫЕ / Electrically welded steel line-weld tubes | ГОСТ 10706-76 | DIN 1626, 17120 | стал 20 | 1.1151, 2C22, C20E2C, C22, C22E | POLYETHYLENE COATING | DIN 30670,EN 10288,UNI 9099,NFA 49710, AWWA C215
5 | ТРУБЫ СТАЛЬНЫЕ ЭЛЕКТРОСВАРНЫЕ / Electrically welded steel tubes | ГОСТ 10705-80 | DIN 1626, 17120 | стал 20 | 1.1151, 2C22, C20E2C, C22, C22E | POLYETHYLENE COATING | DIN 30670,EN 10288,UNI 9099,NFA 49710, AWWA C215