## Лист1
Техническое задание на арочные арматурной крепи
Наименование материала | Технические характеристики |  | Сертификация | Назначение
Арочная крепь сечением 5,0х5,0 м. | Высота арки, мм | 5000 | Экспертное заключение о возможности применения продукции в подземных условиях,сертификат соответсвия системе менеджмента качества ISO 9001 | Крепление горных выработок
| Ширина арки, мм | 5000
| Шаг установки арок, мм | 1000
| Площадь сечения в свету, м2 | 23.15
| Площадь сечения в проходке, м2 | 25.1
Арочная крепь изготовлена из горячекатанной арматурной стали класа А500С ГОСТ Р 52544-2006 (А-III ГОСТ 5781-82)
| Материал арматурных стержней по ГОСТ Р 52544-2006 (ГОСТ 5781-82) | 25Г2С, 35ГС
| Предел текучести, (Н/мм2) мин./ср. | 400/500
| Предельная прочность на разрыв, (Н/мм2) мин./ср. | 600/700
| Стандартное удлинение, (%) мин./ср. | 11-14 мм.
Распределитель нагрузок 1 метр | Арочная крепь устанавливается на опорную поверхность через распределители ногрузок, изготовленные из горячекатанной арматурной стали класа А500С ГОСТ Р 52544-2006 (А-III ГОСТ 5781-82). Распределители ногрузок соединяются между собой двумя высокопрочными болтами М20 класса 10.9, устанавливаемыми в отверстия торцевых пластин.
| Материал арматурных стержней по ГОСТ Р 52544-2006 (ГОСТ 5781-82) | 25Г2С, 35ГС | Экспертное заключение о возможности применения продукции в подземных условиях,сертификат соответсвия системе менеджмента качества ISO 9001 | Крепление горных выработок
| Предел текучести, (Н/мм2) мин./ср. | 400/500
| Предельная прочность на разрыв, (Н/мм2) мин./ср. | 600/700
| Стандартное удлинение, (%) мин./ср. | 11-14 мм.
Палец | Ножки арок крепятся к распределителям нагрузок пальцами |  | Экспертное заключение о возможности применения продукции в подземных условиях,сертификат соответсвия системе менеджмента качества ISO 9001 | Крепление горных выработок
Пластина | Головка пальца крепится снизу к распределителю нагрузок пластиной |  | Экспертное заключение о возможности применения продукции в подземных условиях,сертификат соответсвия системе менеджмента качества ISO 9001 | Крепление горных выработок
Клин | Палец фиксируется в ножке арки клином. |  | Экспертное заключение о возможности применения продукции в подземных условиях,сертификат соответсвия системе менеджмента качества ISO 9002 | Крепление горных выработок
Дистанционная штанга | Постоянство шага арок обеспечивается дистанционными штангами. |  | Экспертное заключение о возможности применения продукции в подземных условиях,сертификат соответсвия системе менеджмента качества ISO 9003 | Крепление горных выработок